## Secondary DMC 402,422,442
|  |  |  | CY 402 | [9 empty] | CY 422 | [9 empty] | CY 442
№ | Date | Module 1 Totalizer | Feed on | Inspection, mm |  |  |  | Work order number | Comment | № | Date | Module 2 totalizer | Feed on Cyclone | Inspection, mm |  |  |  | Work order number | Comment | № | Date | Module 3 totalizer | Feed on Cyclone | Inspection, mm |  |  |  | Work order number | Comment
|  |  |  | Inlet | Vortex | Shroud | Nozzle | [6 empty] | Inlet | Vortex | Shroud | Nozzle | [6 empty] | Inlet | Vortex | Shroud | Nozzle
1 | 2012-04-28 | [7 empty] | Changed nozzle | 1 | 2013-04-06 | [7 empty] | Changed shroud | 1 | 2014-03-30 | [7 empty] | Changed shroud that fixed
2 | 2012-09-18 | [7 empty] | Changed the worn shroud by repaired one in a workshop | 2 | 2013-08-12 | [7 empty] | To replace and spigot, shroud and rubber of cyclone | 2 | 2014-10-14 | [7 empty] | Changed cyclone body
3 | 2012-12-14 | [7 empty] | Changed nozzle | 3 | 2014-01-08 |  |  |  | 534 |  | 430/435 |  |  | 3 | 2017-10-08 | [7 empty] | Changed shroud
4 | 2012-05-01 | [7 empty] | Changed shroud | 4 | 2014-03-20 | [7 empty] | Changed Vortex finder, Сэргээн засварласан, их бие шинэ shroud тавив | 4 | 2017-12-15 |  |  |  | 530/528 | 737/731 | 547/543 | 32551 | Shroud цоорсон байна. CL443-н үзлэгийн цонхны хэсэг болон таазанд плита унасан элэгдэлтэй байна.
5 | 2012-12-15 | [7 empty] | Retiled shroud | 5 | 2014-04-11 | [7 empty] | Changed middle cone | 5 | 2022-10-10 |  |  |  | /530 | 430 |  | 114121 | Shroud плита унасан. CL443-ын тааз цоорсон
6 | 2012-12-24 | [7 empty] | Changed nozzle, Retiled shroud | 6 | 2014-08-28 |  |  |  | 535 |  | 445 |  |  | 6 | 2024-03-21 | 25959508 |  |  | 535 | 755 | 435/438 | 144887 | Дотор талд плита унасан.
7 | 2013-01-30 | [7 empty] | Changed shroud | 7 | 2015-04-11 |  |  |  | 530 |  | 442 |  | CL423 tile was dropped. | 7 | 2025-01-06 | 30151048 | [6 empty] | Шинэ Ni-Hard cyclone -оор сольсон. MincoTech
8 | 2013-04-06 | [7 empty] | Retiled shroud | 8 | 2017-10-08 | [7 empty] | Хошуу сэтэрсэн, урсгал баригч элэгдэлтэй | 8 | 2025-03-07 | 32511904 | [6 empty] | Материалтай байсан тул хэмжилт хийгдээгүй
9 | 2013-05-22 | [7 empty] | Changed shroud and nozzle |  | 2017-10-13 | [7 empty] | Spigot, shroud сэргээн засварласан | 9 | 2025-08-04 | 32877462 | [5 empty] | 169388 | CY442 цоорсон, хошуу ихээр элэгдэж сэтэрсэн тул Ni-hard cyclone тавьсан
10 | 2013-07-17 | [7 empty] | Changed shroud. Солиход шинэ шроудыг дам нуруу урт байна. 1, 2 см орчим тайрч хэвийн болгож угсрав. |  | 2017-11-28 |  |  |  | 535/530 | 690/700 |  | 32545 | Хошуу сэтэрсэн, урсгал баригч элэгдэлтэй. Хошууг солихоор болсон.CL423-н таазанд плита унасан байсан цавуу түрхсэн. |  | 2026-01-30 | 35283008 | [5 empty] | 169388 | CY442 shroud цоорсон тул сольсон.
11 | 2013-07-20 | [7 empty] | To replaced middle cone |  | 2017-11-29 | [7 empty] | Хошуу сэргээн засварласныг тависан. |  | 2026-04-08 | 36378632 | 1095624 |  | 530 | 430 |  |  | Ni hard cyclone-оор сольсон. Өмнөх нь low cone хэсэгт цоорсон. Урт-1450
12 | 2013-08-12 | [9 empty] | 2023-03-16 |  |  |  | 535/530 |  | 450/445 | 122391
13 | 2013-09-25 | [5 empty] | 430/430 |  |  |  | 2023-09-01 | 29131226 |  | 542/545 | 531/532 | 531 | 445/447 | 132597 | Change the spigot
14 | 2014-01-08 |  |  |  | 530/531 |  | 435/436 |  |  |  | 2023-12-02 | 30321564 |  |  | 530/535 | 705/715 | 445/450 |  | ИХ бие пилта унасан. CL404 доод хэсэгтээ цоорсон
15 | 2014-03-20 | [9 empty] | 2023-02-15 | 31177978 |  |  | 536 |  | 450 | 142033 | Хэвийн.
16 | 2014-08-28 |  |  |  | 535 |  | 440 |  |  |  | 2024-03-01 | 31363688 | [6 empty] | Сэргээн засварласан циклоноор сольсон.
17 | 2017-12-15 |  |  |  | 535/530 | 680/684 | 430/433 |  | shroud элэгдэж дотор плита унаж төмөр цоорон гадна плита ил гарсан байна. |  | 2024-12-05 | 35226592 | [6 empty] | low болон mid cone сэргээн засварласнаар сольсон
18 | 2022-11-06 |  |  |  | 543/530 |  | 460/430 |  | Элэгдсэн |  | 2025-01-02 | 35617048 | [6 empty] | Шинэ плита доторлогоотой cyclone -оор сольсон. MincoTech
19 | 2022-12-22 | [6 empty] | 118572 | Шинэ NI-Hard циклоноор солисон. |  | 2025-03-07 | 38126596 | [6 empty] | Shroud элэгдсэнийг солих. Cyclone-ийн 1ш плита унасныг солих. Дотроо материалтай зогссон тул хэмжилт хийгдээгүй.
20 | 2023-04-01 |  |  |  | 580/530 | 820/720 | 460/445 |  |  |  | 2026-01-11 | 40918524 | [6 empty] | Циклон сольсон. (shroud, spigot элэгдэж цоорсон)
21 | 2023-12-15 |  |  |  | 523 |  | 445 | 138319 | CY402 shroud цоорсон. Сольсон |  | 2026-05-07 | 42789016 | [6 empty] | Inlet сэргээн засварласан тавьсан.
22 | 2024-03-14 | 35916600 |  |  | 535 | 740 | 430 | 144341
23 | 2024-05-02 | 36595404 | 678804 |  |  |  |  | 147152 | CY402 сэргээн засварласан циклоноор солих
24 | 2024-08-09 | 38069932 | 1474528 | [5 empty] | CY402 сэргээн засварласан циклоноор солисон. /Lower cone нь анхны ER-ийн гар хийц/ Плита доторлогоотой.
25 | 2024-10-11 | 38934848 | 864916 | [5 empty] | changed to Low cone
26 | 2025-01-07 | 40030416 | 1095568 | [5 empty] | Плита доторлогоотой /MincoTech/ шинээр сольсон
27 | 2025-07-03 | 40030416 | 0 | [5 empty] | Shroud элэгдсэн, материалтай байсан тул хэмжилт хийгдээгүй
28 | 2025-07-10 | 43757188 | 3726772 | [5 empty] | CY402 шинээр сольж суурьлуулсан
29 | 2026-04-16 | 46225900 | 2468712 | [5 empty] | CY402 шинээр сольж суурьлуулсан (Low cone хэсэгт цоорсон). Хуучин Ni-hard циклоныг задгай агуулахаас авчран, солигдсон циклоны хошууг тавьж хийсэн.
30 | 2026-05-07 | 46580484 | 354584 | [5 empty] | CY402 хуучин циклоноор сольсон.

## Шүүсэн
|  |  |  | CY 402 | [10 empty] | CY 422 | [10 empty] | CY 442
№ | Date | Module 1 Totalizer | Feed on | Inspection, mm |  |  |  |  | Work order number | Comment | № | Date | Module 2 totalizer | Feed on Cyclone | Inspection, mm |  |  |  |  | Work order number | Comment | № | Date | Module 3 totalizer | Feed on Cyclone | Inspection, mm |  |  |  |  | Work order number | Comment
|  |  |  | Inlet | Vortex | Middle part | Spigot | Shroud | [6 empty] | Inlet | Vortex | Middle part | Spigot | Shroud | [6 empty] | Inlet | Vortex | Middle part | Spigot | Shroud
1 | 2012-09-18 | [6 empty] | 1 |  |  | 1 | 2013-04-06 | [6 empty] | 1 |  |  | 1 | 2018-01-10 | [6 empty] | 1
2 | 2012-12-14 | [5 empty] | 1 |  |  |  | 2 | 2013-08-12 | [6 empty] | 1 |  |  | 2 | 2018-06-29 |  |  |  |  | 1 |  |  |  | Засварласан дунд ангиар солисон
4 | 2013-01-03 | [6 empty] | 1 |  |  | 3 | 2018-09-12 | [6 empty] | 1 |  |  | 3 | 2018-07-06 |  |  |  |  | 1 |  |  |  | Эх бие цоорсоныг солисон
5 | 2013-07-17 | [6 empty] | 1 |  |  | 4 | 2018-10-09 | [6 empty] | 1 |  |  | 4 | 2018-07-13 | [8 empty] | цоорсон хэсгийг шинээр солисон
6 | 2013-07-20 |  |  |  |  | 1 |  |  |  |  | 5 | 2019-06-12 |  |  |  |  | 1 |  |  |  |  | 5 | 2018-07-20 |  |  |  |  | 1 |  |  |  | шинэ
7 | 2013-09-04 | [5 empty] | 1 |  |  |  | 6 | 2022-01-25 | [5 empty] | 1 |  |  |  | 6 | 2018-08-02 |  |  |  |  | 1 |  |  |  | Сэргээн засварласан дунд ангиар солисон
8 | 2018-01-04 | [5 empty] | 1 |  |  |  | 7 | 2020-06-24 | [6 empty] | 1 |  |  |  | 2018-08-07 |  |  |  |  | 1 |  |  |  | Хуучин дунд ангийг сольж тависан
9 | 2018-07-19 | [6 empty] | 1 |  |  | 8 | 2020-06-24 |  |  |  |  | 1 | [5 empty] | 2019-07-12 |  |  | 1 | 1 | 1 | 1 |  |  | шинээр солисон
10 | 2018-09-20 | [6 empty] | 1 |  |  |  | 2022-12-26 | [6 empty] | 1 |  |  |  | 2019-08-02 |  |  | 1 | 1 | 1 | 1
11 | 2020-11-20 |  |  | 1 | 1 | 1 | 1 |  |  |  |  | 2023-11-10 | [6 empty] | 1 |  |  |  | 2021-05-18 | [6 empty] | 1
12 | 2022-12-22 |  |  | 1 | 1 | 1 | 1 |  |  |  |  | 2023-11-23 |  |  |  |  | 1 | [5 empty] | 2023-05-19 | [5 empty] | 1 |  |  | шинээр солисон
13 | 2023-12-17 | [6 empty] | 1 |  |  |  | 2024-01-04 |  |  |  |  | 1 | [5 empty] | 2023-08-29 |  |  |  |  | 1 |  |  |  | Сэргээн засварласан дунд анги
14 | [22 empty] | 2023-09-12 |  |  |  |  | 1 |  |  |  | Сэргээн засварласан дунд анги
15 | [22 empty] | 2023-10-01 |  |  | 1 | 1 | 1 | 1 |  |  | Сэргээн засварласан циклон
16
17
18
19
20
Note on X6: Turbileg Bud: Zasvarlasan dun angi
Note on B14: Turbileg Bud: Huuchin cyclone solij tavisan
Note on B15: Turbileg Bud: Nihard cyclone new hiiv